## 로프 관리대장
로프 관리대장
관리번호 | 제조일자 및 상호명 * 제조일 3년 초과 폐기 | 로프 굵기 | 작업기간 * 최초투입일 이후 1년 초과 폐기 |  | 일수 * 20일 이상 사용 시 폐기 | 사용횟수 * 6회 이후 폐기 - 기준 : 건물 완료시 1회 예) 1개동 완료시 1회 | 사용자 확인
|  |  | 시작일 | 종료일
1 | 2000.00.00, ○○㈜ | 00 mm | 2000-01-01 | 2000-01-01 | 1 | 0 회 | (서명)
(서명)
(서명)
(서명)
(서명)
(서명)
2 | [6 empty] | (서명)
(서명)
(서명)
(서명)
(서명)
(서명)
3 | [6 empty] | (서명)
(서명)
(서명)
(서명)
(서명)
(서명)
작업 전 확인사항 |  |  |  | 보관시 주의사항
1. 매일 작업 투입 전 손상, 변형 유무를 반드시 검사 2. 헤지거나 소선의 절단, 마모 또는 불타거나 변색 유무 3. 과도한 흙, 도료(페인트), 녹이나 얼룩 유무 4. 화학적 또는 열에 의한 손상여부(그을림, 변색, 물러진 부분 등) 5. 표면의 변색과 터짐 등 자외선에 의한 손상여부 확인 6. 손상되거나 의구심이 드는 로프 사용금지 7. 2개 이상의 로프 또는 섬유벨트를 연결한 경우 사용금지 * 작업 전 상기내용 육안점검 부적합 발견시 폐기 |  |  |  | 1. 꺾임이 발생되지 않도록 보관 2. 세척 시 물과 중성세제 사용(재료 특성에 적합한 방식으로 세척) 3. 세척한 경우 깨끗한 천으로 닦고 대기 중에 말려 건조 * 가열금지 4. 합성섬유로프는 옥내 보관(옥외 보관시 천막 등을 덮어 햇빛 차단) 5. 나일론로프 수분 흡수할 경우 취급 및 사용이 불편하므로 항상 건조한 곳에 보관 6. 작업대와 로프는 공기가 잘 통하고 건조하며 직사광선을 피해 깨끗한 장소에 보관 7. 화학물질이 있는 곳에 보관 금지

## TAG 샘플
최초 사용일 | 20 . . .
1년 초과 시 폐기
확인사항
① 작업의자 - 견고한 재료 제작여부 - 네 모서리 로프 연결 여부 - 발판 폭 40cm 이상 - 틈새와 흔들림 없는 구조 ② 샤클 - 최초직경의 10% 이상 마모 여부 - 균열 유무 - 핀의 굽힘이 지점간격의 10% 초과 여부 ※ 작업의자와 샤클은 한 세트로 교체/사용한다.
관리 번호
관리 번호
관리 번호
※ 로프용 Tag (로프 양끝단에 체결 * 코팅 또는 스티커 자체 제작)
작업의자 및 샤클
※ 작업의자용 Tag (의자 하부에 부착 * 코팅 또는 스티커 자체 제작)
작업의자 및 샤클
작업의자 및 샤클
※ 체결/부착위치 예시
작업의자 하부
로프 양 끝단